## 実験計画
|  | Homework #2 requires you to fill out numbers for green hatched cells!!! If you fill the yellow cells for bond capacity, you will get bonus point. Neglect red ceｌｌs. (緑の部分だけ埋めて下さい．黄色い付着強度部分を埋めるとボーナス点がつきます．赤色は，無視して下さい．） | [46 empty] | AIJ standard for rc |  |  |  |  | Yellow book | Shear capacity A method in the 1991 AIJ guidelines | [22 empty] | Shear capacity in the 1999 AIJ guidelines | [34 empty] | Arakawa's shear equations
付表1. 高強度せん断補強筋に関する既往の実験一覧【梁】
| 引用文献 | 試験体番号 | 実験結果 Experimental results |  |  |  |  | 試験体 | [38 empty] | 計算結果 (Computed results)
|  |  | せん断 ひび割れ 荷重 Qcrack | 最大耐力 eQmax | 限界 部材角 Ru | 破壊 モード | 破壊モード Failure mode | 断面諸元 (Section properties) | [6 empty] | 軸力比 axial force ratio | 主筋 Longitudinal reinforcement | [15 empty] | せん断補強筋 Shear reinforcement | [10 empty] | 有効背 (d) | 応力中心距離 (j) | 応力中心距離 (jt) | 割増 係数 (a) | 使用性 |  | 使用性 |  | 損傷 制御 | 安全性 |  | 終局曲げ耐力 | 終局せん断耐力 (Ultimate shear capacity) | [64 empty] | 破壊モード
[8 empty] | 部材寸法 (Dimensions) | [7 empty] | Arrangement 配筋 | 1 段目主筋 first layer | [7 empty] | 2 段目主筋 second laryer |  |  |  |  | 引張 鉄筋比 tensile rebar ratio | Yield strength st | 鋼種 bar type | 呼び名 nominal size | 断面積 section area | タイバー本数 | # of legs of intermediate bars 中子筋本数 | 間隔 spacing | pw | 補強筋比 (pw) | 許容応力度 |  | Yield strength swy | [11 empty] | Flexural Capacity | 塑性理論式 | [22 empty] | 靱性指針式 (1999 guidelines) | [34 empty] | 荒川min式 |  |  | 荒川mean式 |  |  | Qu
[8 empty] | 幅 width (b) | せい depth (D) | スパン span (L) | 重量 weight | L/D | Actural concrete strength sB | Design Concrete Strength FC | h |  | Number 本数 (N1) | 主筋 呼び名 nominal size | 天端 間隔 Top cover | 側面 間隔 Side cover | Cb | Cs | 断面積 section area | perimeter length 周長 f | Number 本数 (N2) | 主筋 呼び名 nominal size | 主筋1 間隔 rebar spacing | 断面積 nominal area | peripheral length 周長 f | [10 empty] | 長期 | 短期 | [5 empty] | ひび割れ無 |  | (QAL) |  | (QAS) | (QAM) |  | (Qfu) | せん断耐力(QSU) | [7 empty] | 付着耐力(QBU) | [11 empty] | min{QSU,QBU} |  |  | ひび割れ強度(Qcr) |  |  | せん断耐力(QSU) | [13 empty] | 付着耐力(QBU) | [14 empty] | min{QSU,QBU} |  |  | せん断耐力(Qmin) |  |  | せん断耐力(QAU)
[47 empty] | 計算値 | 実/計 | 計算値 | 実/計 | 計算値 | 計算値 | 実/計 | Cal | n | swy | pwswy | l1 | l2 | 計算値 | 実/計 | 余裕度 | k0 | Sf | bvi | bci | bsi | bi | h | tbu | l3 | 計算値 | 実/計 | 余裕度 | 計算値 | 実/計 | 余裕度 | Cal. | Exp/Cal |  | be | je | bs | n | l | pwe | pwswy | tanq | VSU1 | VSU2 | VSU3 | Cal. | Exp/Cal |  | at | bsi | bci | bi | kst | bsi2 | kst2 | tbu | tbu2 | Tx | Vbu1 | Vbu2 | Cal | Exp/Cal |  | Cal | 実/計 | 余裕度 | 計算値 | 実/計 | 余裕度 | 計算値 | 実/計 | 余裕度
|  | Number | kN | kN | rad (％) |  |  | mm | mm | mm | tonf |  | MPa | MPa |  | － |  |  | mm | mm | mm | mm | mm2 | mm |  |  | mm | mm2 | mm | % | MPa |  |  | mm2 |  |  | mm | % | % | MPa | MPa | MPa | mm | mm | mm |  | (kN) |  | kN | － | kN | kN | － | kN | [5 empty] | kN | － | － | － | (mm2) | － | － | － | － | － | (MPa) | － | kN | － | － | (kN) | － | － | kN | － | － | (mm) | (mm) | (mm) | － | － | (%) | － | － | (kN) | (kN) | (kN) | kN | － | － | － | － | － | － | － | － | － | (MPa) | (MPa) | (N/m) | (kN) | (kN) | kN | － | － | (kN) | － | － | (kN) | － | － | (kN) | － | － | (kN)
1 | [1] | B01 | 185.84 | 527 | 3 | B | 付着破壊 | 340 | 450 | 1350 | 3.49092 | 3 | 24.2 | 24 | 0 | 4+4-D25 | 4 | D25 | 42.5 | 42.5 | 28.5 | 28.5 | 506.7 | 80 | 4 | D25 | 62.5 | 506.7 | 80 | 3.168732 | 559 | SD685 | D10 | 71.33 |  |  | 70 | 0.5994118 | 0.5994118 | 195 | 590 | 885
2 |  | B02 | 121.32 | 457 | 3.01 | B | 付着破壊 | 340 | 450 | 1350 | 3.49092 | 3 | 39.3 | 39 | 0 | 4+4-D25 | 4 | D25 | 42.5 | 42.5 | 28.5 | 28.5 | 506.7 | 80 | 4 | D25 | 62.5 | 506.7 | 80 | 3.168732 | 559 | SD685 | D10 | 71.33 |  |  | 210 | 0.1998039 | 0.1998039 | 195 | 590 | 885
3 |  | B03 | 240 | 660 | 3.37 | B | 付着破壊 | 340 | 450 | 1350 | 3.49092 | 3 | 39.3 | 39 | 0 | 4+4-D25 | 4 | D25 | 42.5 | 42.5 | 28.5 | 28.5 | 506.7 | 80 | 4 | D25 | 62.5 | 506.7 | 80 | 3.168732 | 559 | SD685 | D10 | 71.33 |  |  | 70 | 0.5994118 | 0.5994118 | 195 | 590 | 885
4 |  | B04 | 223.529 | 1078 | 3.54 | S | せん断圧縮破壊 | 340 | 450 | 1350 | 3.49092 | 3 | 39.7 | 39 | 0 | 4+4-D25 | 4 | D25 | 42.5 | 42.5 | 28.5 | 28.5 | 506.7 | 80 | 4 | D25 | 62.5 | 506.7 | 80 | 3.168732 | 559 | SD685 | D10 | 71.33 |  | 2 | 70 | 1.198824 | 1.198824 | 195 | 590 | 885
5 |  | B04CapD | 167.089 | 1049 | 2.22 | S | せん断圧縮破壊 | 340 | 450 | 1350 | 3.49092 | 3 | 39.7 | 39 | 0 | 4+4-D25 | 4 | D25 | 42.5 | 42.5 | 28.5 | 28.5 | 506.7 | 80 | 4 | D25 | 62.5 | 506.7 | 80 | 3.168732 | 559 | SD685 | D10 | 71.33 |  | 2 | 70 | 1.198824 | 1.198824 | 195 | 590 | 885
6 |  | B04CapS | 190.244 | 1050 | 2.33 | S | せん断圧縮破壊 | 340 | 450 | 1350 | 3.49092 | 3 | 42.2 | 42 | 0 | 4+4-D25 | 4 | D25 | 42.5 | 42.5 | 28.5 | 28.5 | 506.7 | 80 | 4 | D25 | 62.5 | 506.7 | 80 | 3.168732 | 559 | SD685 | D10 | 71.33 |  | 2 | 70 | 1.198824 | 1.198824 | 195 | 590 | 885
7 |  | B05 | 129.577 | 620 | 3.48 | S | せん断圧縮破壊 | 340 | 450 | 1980 | 3.722256 | 4.4 | 38.1 | 36 | 0 | 4+4-D25 | 4 | D25 | 42.5 | 42.5 | 28.5 | 28.5 | 506.7 | 80 | 4 | D25 | 62.5 | 506.7 | 80 | 3.168732 | 559 | SD685 | D10 | 71.33 |  |  | 70 | 0.5994118 | 0.5994118 | 195 | 590 | 885
8 |  | B06 | 161.928 | 549 | 2 | B | 付着破壊 | 340 | 450 | 1350 | 3.49092 | 3 | 60.4 | 60 | 0 | 4+4-D25 | 4 | D25 | 42.5 | 42.5 | 28.5 | 28.5 | 506.7 | 80 | 4 | D25 | 62.5 | 506.7 | 80 | 3.168732 | 559 | SD685 | D10 | 71.33 |  |  | 210 | 0.1998039 | 0.1998039 | 195 | 590 | 885
9 |  | B07 | 224.631 | 956 | 3 | S | せん断圧縮破壊 | 340 | 450 | 1350 | 3.49092 | 3 | 60.4 | 60 | 0 | 4+4-D25 | 4 | D25 | 42.5 | 42.5 | 28.5 | 28.5 | 506.7 | 80 | 4 | D25 | 62.5 | 506.7 | 80 | 3.168732 | 559 | SD685 | D10 | 71.33 |  |  | 70 | 0.5994118 | 0.5994118 | 195 | 590 | 885
10 |  | B08 | 184.4 | 1144 | 7.99 | S | 曲げ破壊 | 340 | 450 | 1350 | 3.49092 | 3 | 62 | 60 | 0 | 4+4-D25 | 4 | D25 | 42.5 | 42.5 | 28.5 | 28.5 | 506.7 | 80 | 4 | D25 | 62.5 | 506.7 | 80 | 3.168732 | 559 | SD685 | D10 | 71.33 |  | 2 | 70 | 1.198824 | 1.198824 | 195 | 590 | 885
11 |  | B09 | 136.397 | 768 | 4.01 | S | 曲げ破壊 | 340 | 450 | 1980 | 3.722256 | 4.4 | 64.9 | 63 | 0 | 4+4-D25 | 4 | D25 | 42.5 | 42.5 | 28.5 | 28.5 | 506.7 | 80 | 4 | D25 | 62.5 | 506.7 | 80 | 3.168732 | 559 | SD685 | D10 | 71.33 |  |  | 70 | 0.5994118 | 0.5994118 | 195 | 590 | 885
| ※ 破壊モードは、Qu=min{Qfu,max(QSU,QBU),Qcr}によって求めた。ここで、QSU、QBUは靱性指針式によるせん断耐力及び付着耐力である。 | [17 empty] | Top cover: Distance from the center of reinforcement to the upper surface of concrete. Side cover: Distance from the center of far-end reinforcement to the side surface of concrete. They are cover. They are not to the surface of the reinforcement but to the center of reinforcement.